## 检测数据
焊口编号 | 检测方法 | 施工单位 | 指令编号 | 指令日期 | 工程名称 | 单位工程名称 | 所属事业部 | 规格 | 材质 | 坡口形式 | 部位 | 焊接方式 | 比例 | 检测标准 | 合格级别 | 检测项目 | 焊工代号 | 焊接部门 | 检测长度(m) | 工艺卡编号 | 抽检指令编号 | 检测日期 | 级别 | 检测结论 | 不合格处理 | 缺陷位置 | 缺陷性质 | 缺陷长度 | 不合格缺陷类型 | 备注 | 检测人员 | 箱号 | 底片长度 | 底片张数 | Ⅰ级 | Ⅱ级 | Ⅲ级 | Ⅳ级 | 缺陷1 | 缺陷2 | 缺陷3 | 缺陷4 | 缺陷5 | 缺陷6 | 缺陷7 | 缺陷8 | 缺陷9 | 缺陷10 | 缺陷11 | 缺陷12 | 缺陷13 | 缺陷14 | 缺陷15
□SGⅡ-4.7GL421-01B-S0141 |  | CPECC西南 | SGⅡ-0101Z02-RT-001 | 2025-03-20 | 长庆油田上古天然气“269”工程 | 一级提浓装置区A列模块 | 长庆油田上古天然气269工程无损检测项目部 | HM194*150*6*9 | Q355C |  | 钢梁腹板 | GMAW | 20% | GB/T3323.1-2019GB/T37910.1-2019 | 2级 | 0101Z02 | S0141 | [17 empty] | 0 | 0 | 0 | 0
□SGⅡ-4.7GL422-01B-S0141 |  | CPECC西南 | SGⅡ-0101Z02-RT-001 | 2025-03-20 | 长庆油田上古天然气“269”工程 | 一级提浓装置区A列模块 | 长庆油田上古天然气269工程无损检测项目部 | HM194*150*6*9 | Q355C |  | 钢梁腹板 | GMAW | 20% | GB/T3323.1-2019GB/T37910.1-2019 | 2级 | 0101Z02 | S0141 | [17 empty] | 0 | 0 | 0 | 0
■SGⅡ-8.54GL42-01B-S0142 | RT | CPECC西南 | SGⅡ-0101Z02-RT-001 | 2025-03-20 | 长庆油田上古天然气“269”工程 | 一级提浓装置区A列模块 | 长庆油田上古天然气269工程无损检测项目部 | HM194*150*6*9 | Q355C |  | 钢梁腹板 | GMAW | 20% | GB/T3323.1-2019GB/T37910.1-2019 | 2级 | 0101Z02 | S0142 | 8.54GL42 | 0.2 |  | SGⅡ-0101Z01-RT-001 | 2025-03-21 |  | 合格 |  | -85 | 局部密集气孔dA=4mmd=1mm |  |  |  | 张政 |  |  | 6 | 0 | 0 | 3 | 3
■SGⅡ-8.54GL51-01B-S0142 | RT | CPECC西南 | SGⅡ-0101Z02-RT-002 | 2025-03-20 | 长庆油田上古天然气“269”工程 | 一级提浓装置区A列模块 | 长庆油田上古天然气269工程无损检测项目部 | HN200*100*5.5*8 | Q355C |  | 钢梁腹板 | GMAW | 20% | GB/T3323.1-2019GB/T37910.1-2019 | 2级 | 0101Z02 | S0142 | 8.54GL51 | 0.19 |  | SGⅡ-0101Z01-RT-002 | 2025-03-21 |  | 合格 |  | 2#+40、2#-35、3#-35、3#+45、 | 球形气孔d<2mm、咬边3mm、条形缺欠4mm、条形缺欠5mm |  |  |  | 张政 |  |  | 6 | 0 | 0 | 3 | 3
■SGⅡ-2GL181-1B-S0144 | RT | CPECC西南 | SGⅡ-0102Z02-RT-001 | 2025-03-19 | 长庆油田上古天然气“269”工程 | 一级提浓装置区B列模块 | 长庆油田上古天然气269工程无损检测项目部 | 200*100*5.5*8 | Q355C |  | 钢梁对接处(腹板） | GMAW | 20% | GB/T3323.1-2019GB/T37910.1-2019 | 2级 | 0102Z02 | S0144 | 2GL181 | 0.24 |  | SGⅡ-0102Z02-RT-001 | 2025-03-21 |  | 合格 |  | -60 | 球形气孔d=1mm |  |  |  | 张政 |  |  | 2 | 0 | 0 | 1 | 1
■SGⅡ-2GL182-1B-S0144 | RT | CPECC西南 | SGⅡ-0102Z02-RT-001 | 2025-03-19 | 长庆油田上古天然气“269”工程 | 一级提浓装置区B列模块 | 长庆油田上古天然气269工程无损检测项目部 | 200*100*5.5*8 | Q355C |  | 钢梁对接处(腹板） | GMAW | 20% | GB/T3323.1-2019GB/T37910.1-2019 | 2级 | 0102Z02 | S0144 | 2GL182 | 0.2 |  | SGⅡ-0102Z02-RT-001 | 2025-03-21 |  | 合格 |  | +60 | 条形缺欠L=4mm |  |  |  | 张政 |  |  | 2 | 0 | 0 | 1 | 1
□SGⅡ-2GL186-1B-S0144 |  | CPECC西南 | SGⅡ-0102Z02-RT-001 | 2025-03-19 | 长庆油田上古天然气“269”工程 | 一级提浓装置区B列模块 | 长庆油田上古天然气269工程无损检测项目部 | 200*100*5.5*8 | Q355C |  | 钢梁对接处(腹板） | GMAW | 20% | GB/T3323.1-2019GB/T37910.1-2019 | 2级 | 0102Z02 | S0144
□SGⅡ-2GL187-1B-S0144 |  | CPECC西南 | SGⅡ-0102Z02-RT-001 | 2025-03-19 | 长庆油田上古天然气“269”工程 | 一级提浓装置区B列模块 | 长庆油田上古天然气269工程无损检测项目部 | 200*100*5.5*8 | Q355C |  | 钢梁对接处(腹板） | GMAW | 20% | GB/T3323.1-2019GB/T37910.1-2019 | 2级 | 0102Z02 | S0144
□SGⅡ-2GL188-1B-S0144 |  | CPECC西南 | SGⅡ-0102Z02-RT-001 | 2025-03-19 | 长庆油田上古天然气“269”工程 | 一级提浓装置区B列模块 | 长庆油田上古天然气269工程无损检测项目部 | 200*100*5.5*8 | Q355C |  | 钢梁对接处(腹板） | GMAW | 20% | GB/T3323.1-2019GB/T37910.1-2019 | 2级 | 0102Z02 | S0144
□SGⅡ-2GL189-1B-S0144 |  | CPECC西南 | SGⅡ-0102Z02-RT-001 | 2025-03-19 | 长庆油田上古天然气“269”工程 | 一级提浓装置区B列模块 | 长庆油田上古天然气269工程无损检测项目部 | 200*100*5.5*8 | Q355C |  | 钢梁对接处(腹板） | GMAW | 20% | GB/T3323.1-2019GB/T37910.1-2019 | 2级 | 0102Z02 | S0144
□SGⅡ-2GL1810-1B-S0144 |  | CPECC西南 | SGⅡ-0102Z02-RT-001 | 2025-03-19 | 长庆油田上古天然气“269”工程 | 一级提浓装置区B列模块 | 长庆油田上古天然气269工程无损检测项目部 | 200*100*5.5*8 | Q355C |  | 钢梁对接处(腹板） | GMAW | 20% | GB/T3323.1-2019GB/T37910.1-2019 | 2级 | 0102Z02 | S0144
□SGⅡ-2GL1811-1B-S0144 |  | CPECC西南 | SGⅡ-0102Z02-RT-001 | 2025-03-19 | 长庆油田上古天然气“269”工程 | 一级提浓装置区B列模块 | 长庆油田上古天然气269工程无损检测项目部 | 200*100*5.5*8 | Q355C |  | 钢梁对接处(腹板） | GMAW | 20% | GB/T3323.1-2019GB/T37910.1-2019 | 2级 | 0102Z02 | S0144
□SGⅡ-2GL1812-1B-S0144 |  | CPECC西南 | SGⅡ-0102Z02-RT-001 | 2025-03-19 | 长庆油田上古天然气“269”工程 | 一级提浓装置区B列模块 | 长庆油田上古天然气269工程无损检测项目部 | 200*100*5.5*8 | Q355C |  | 钢梁对接处(腹板） | GMAW | 20% | GB/T3323.1-2019GB/T37910.1-2019 | 2级 | 0102Z02 | S0144
□SGⅡ-2GL1813-1B-S0144 |  | CPECC西南 | SGⅡ-0102Z02-RT-001 | 2025-03-19 | 长庆油田上古天然气“269”工程 | 一级提浓装置区B列模块 | 长庆油田上古天然气269工程无损检测项目部 | 200*100*5.5*8 | Q355C |  | 钢梁对接处(腹板） | GMAW | 20% | GB/T3323.1-2019GB/T37910.1-2019 | 2级 | 0102Z02 | S0144
□SGⅡ-2GL213-1B-S0143 |  | CPECC西南 | SGⅡ-0102Z02-RT-002 | 2025-03-19 | 长庆油田上古天然气“269”工程 | 一级提浓装置区B列模块 | 长庆油田上古天然气269工程无损检测项目部 | 194*150*6*9 | Q355C |  | 钢梁对接处(腹板） | GMAW | 20% | GB/T3323.1-2019GB/T37910.1-2019 | 2级 | 0102Z02 | S0143
■SGⅡ-2GL211-1B-S0143 | RT | CPECC西南 | SGⅡ-0102Z02-RT-002 | 2025-03-19 | 长庆油田上古天然气“269”工程 | 一级提浓装置区B列模块 | 长庆油田上古天然气269工程无损检测项目部 | 194*150*6*9 | Q355C |  | 钢梁对接处(腹板） | GMAW | 20% | GB/T3323.1-2019GB/T37910.1-2019 | 2级 | 0102Z02 | S0143 | 2GL211 | 0.688 |  | SGⅡ-0102Z02-RT-002 |  |  | 合格 |  | -70 | 球形气孔d=1mm |  |  |  | 张政 |  | 180*80 | 1 | 1
□SGⅡ-2GL212-1B-S0143 |  | CPECC西南 | SGⅡ-0102Z02-RT-002 | 2025-03-19 | 长庆油田上古天然气“269”工程 | 一级提浓装置区B列模块 | 长庆油田上古天然气269工程无损检测项目部 | 194*150*6*9 | Q355C |  | 钢梁对接处(腹板） | GMAW | 20% | GB/T3323.1-2019GB/T37910.1-2019 | 2级 | 0102Z02 | S0143
■SGⅡ-2GL141-1B-S0143 | RT | CPECC西南 | SGⅡ-0102Z02-RT-003 | 2025-03-19 | 长庆油田上古天然气“269”工程 | 一级提浓装置区B列模块 | 长庆油田上古天然气269工程无损检测项目部 | 244*175*7*11 | Q355C |  | 钢梁对接处(腹板） | GMAW | 20% | GB/T3323.1-2019GB/T37910.1-2019 | 2级 | 0102Z02 | S0143 | 2GL141 | 0.688 |  | SGⅡ-0102Z02-RT-003 |  |  | 合格 |  | -38、-45 | 球形气孔d=1mm、球形气孔d=1mm |  |  |  | 张政 |  | 180*80 | 1 | 1
□SGⅡ-2GL142-1B-S0143 |  | CPECC西南 | SGⅡ-0102Z02-RT-003 | 2025-03-19 | 长庆油田上古天然气“269”工程 | 一级提浓装置区B列模块 | 长庆油田上古天然气269工程无损检测项目部 | 244*175*7*11 | Q355C |  | 钢梁对接处(腹板） | GMAW | 20% | GB/T3323.1-2019GB/T37910.1-2019 | 2级 | 0102Z02 | S0143